## 4
ВОЛЖСКИЙ ЗАВОД МЕТАЛЛОКОНСТРУКЦИЙ |  |  | ВЗМК |  |  | ПРОМЫШЛЕННОЕ СТРОИТЕЛЬСТВО МОНТАЖ МЕТАЛЛОКОНСТРУКЦИЙ
СЕРТИФИКАТ КАЧЕСТВА АНТИКОРРОЗИОННОЙ ОБРАБОТКИ
№ |  |  | 1/2026 от |  |  | 2026-09-08
Договор поставки № |  |  | № 06/26 от 03.06.2026
Заказчик |  |  | ООО "СТК ВК"
Наименование проекта: |  |  | Архитектурно-строительные решения здания парковки подвижного состава
Наименование элементов: (см) |  |  | Приложение № |  | 1/2026 от |  | 2026-09-08
Степень очистки поверхности в соответствии с ISO 8501-1. Абразивоструйная обработка:
|  | Sa 2 |  | Sa 2 | Х | Sa 2 1/2 |  | Sa 3
Шероховатость поверхности |  |  | Степень обезжиривания |  |  |  | Степень обеспыливания
Rz =65мкм |  |  | 1 |  |  |  | 1
Подготовка поверхности согласно ISO 8501-3
|  | Р1 | Х | Р2 |  | Р3
Окраска
Слой № |  |  | 1
Наименование ЛКМ |  |  | Противокоррозионная грунт-эмаль Pirocor Protect 057
Серийный № краски |  |  | ---
Серийный № отвердителя |  |  | 1431
Цвет |  |  | RAL 7004
Дата |  |  | 2026-09-07
Время | Начало работ |  | 8:00
| Окончания работ |  | 17:00
Толщина покрытия | Требуемая толщина, мкм |  | 80
| Общая толщина слоя, мкм |  | нет
| Средняя измеряемая толщина мокрого слоя, мкм |  | 153.3333
| Средняя толщина сухого покрытия, мкм |  | 92
Условия окружающей среды во время нанесения слоёв краски
Дата |  |  | 2026-09-07
Температура поверхности |  |  | 22.2
Температура воздуха |  |  | 23.1
Уровень влажности |  |  | 53
Точка росы |  |  | 17
Способ нанесения ЛКМ
|  | Кисть |  | Валик | Х | Безвоздушное распыление
Измерительные инструменты
Термогигрометр |  |  | "Elcometer 319" заводской номер: № XJ01065
Толщиномер |  |  | Константа К5 заводской номер: №21472
Коипаратор |  |  | "Elcometer 125" заводской номер: №29894
Профилограф |  |  | TQC FTG 200 заводской номер: №1570
Подтверждают: качество выполненных работ соответствует требованиям проекта
WAA0007144-AC2-КМД |  |  | , ГОСТ 9.402-2004, ГОСТ 23118-2019, СП72.13330.2016
Комиссия в составе предстовителей :
Инженер ОТК ООО "ВЗМК: |  |  | Журавлёв А.Н.
Начальник малярного участка ООО "ВЗМК: |  |  | Шляхтуров Д.Н.
2026-09-08
|  | дата |  | Начальник ОТК Журавлёв А.Н. |  |  | Начальник малярного участка Шляхтуров Д.Н.